## Folha 1
QAC011 | m² | Cobertura plana acessível, ventilada, com pavimento fixo. Impermeabilização com lâminas de poliolefinas.
Cobertura plana acessível, ventilada, com pavimento fixo, tipo convencional, pendente de 1% a 5%, para tráfego pedonal privado. FORMAÇÃO DE PENDENTES: painel cerâmico furado com ligação macho-fêmea de 80x25x3,5 cm com camada de regularização de argamassa de cimento, confeccionada em obra, dosificação 1:6, de 3 cm de espessura, acabamento afagado, sobre muretes de tijolo cerâmico furado de 30x20x9 cm, assente com argamassa de cimento, confeccionada em obra, dosificação 1:6, dispostos cada 80 cm e com 30 cm de altura média, rematados superiormente com mestras de argamassa de cimento, confeccionada em obra, dosificação 1:6; ISOLAMENTO TÉRMICO: feltro isolante de lã mineral; IMPERMEABILIZAÇÃO: tipo monocamada, colada, formada por uma lâmina impermeabilizante flexível de polietileno, com ambas as faces revestidas de geotêxtil não tecido, Schlüter-KERDI 200 "SCHLÜTER-SYSTEMS", de 0,2 mm de espessura, fixada ao suporte em toda a sua superfície através de cimento cola de presa normal C1, juntas com banda de vedação Schlüter-KERDI-KEBA 100/125 fixada com adesivo bicomponente Schlüter-KERDI-COLL-L, e sobreposições fixadas com adesivo bicomponente Schlüter-KERDI-COLL-L; CAMADA DE PROTECÇÃO: pavimento de ladrilhos cerâmicos de grés rústico, 20x20 cm colocados em camada fina com cimento cola de presa normal, C1 sem nenhuma característica adicional, cor cinzento, sobre uma camada de regularização de argamassa de cimento, confeccionada em obra, dosificação 1:6, de 4 cm de espessura, enchimento de juntas com argamassa de juntas cimentosa melhorada, com absorção de água reduzida e resistência elevada à abrasão tipo CG 2 W A, cor branco, para juntas de 2 a 15 mm. Inclusive cruzetas de PVC. O preço não inclui a execução e a vedação das juntas nem a execução de remates nos encontros com paramentos e drenagens.
Unitário |  |  | Ud | Descrição |  | Rend. |  | Preço unitário | Importância
mt04lpt010c |  |  | Ud | Tijolo cerâmico furado duplo, para revestir, 30x20x9 cm, para utilização em alvenaria protegida (peça P), densidade 746 kg/m³, segundo NP EN 771-1. |  | 6 |  | 0.17 | 1.02
mt08aaa010a |  |  | m³ | Água. |  | 0.02 |  | 1.5 | 0.03
mt01arg005a |  |  | t | Areia de pedreira, para argamassa preparada em obra. |  | 0.139 |  | 18 | 2.5
mt08cem011a |  |  | kg | Cimento Portland CEM II/B-L 32,5 R, cor cinzento, em sacos, segundo NP EN 197-1. |  | 21.25 |  | 0.1 | 2.13
mt16pea020b |  |  | m² | Painel rígido de poliestireno expandido, segundo NP EN 13163, bordo lateral recto, de 20 mm de espessura, resistência térmica 0,55 m²°C/W, condutibilidade térmica 0,036 W/(m°C), para junta de dilatação. |  | 0.01 |  | 1.34 | 0.01
mt16lra040a |  |  | m² | Feltro isolante de lã mineral, segundo EN 13162, revestido numa das suas faces com um complexo de papel kraft com polietileno que actua como barreira de vapor, de 80 mm de espessura, resistência térmica 2 m²°C/W, condutibilidade térmica 0,042 W/(m°C), Euroclasse F de reacção ao fogo segundo NP EN 13501-1. |  | 1.2 |  | 5.63 | 6.76
mt04lvg020c |  |  | Ud | Painel cerâmico furado com ligação macho-fêmea, para revestir, 80x25x3 cm, com topos rectos. |  | 5 |  | 0.39 | 1.95
mt09mcr021g |  |  | kg | Cimento cola de presa normal, C1, segundo NP EN 12004, cor cinzento. |  | 8 |  | 0.35 | 2.8
mt15res010a |  |  | m² | Lâmina impermeabilizante flexível de polietileno, com ambas as faces revestidas de geotêxtil não tecido, Schlüter-KERDI 200 "SCHLÜTER-SYSTEMS", de 0,2 mm de espessura, fornecida em rolos de 30 m de comprimento. |  | 1.1 |  | 16.52 | 18.17
mt15res060d |  |  | kg | Adesivo bicomponente, Schlüter-KERDI-COLL-L "SCHLÜTER-SYSTEMS", à base de uma dispersão acrílica sem dissolventes e pó de cimento, para a vedação de juntas. |  | 0.105 |  | 9.08 | 0.95
mt15res020ob |  |  | m | Banda de vedação, Schlüter-KERDI-KEBA 100/125 "SCHLÜTER-SYSTEMS", de 125 mm de largura e 0,1 mm de espessura, para lâmina impermeabilizante flexível de polietileno, com ambas as faces revestidas de geotêxtil não tecido, fornecida em rolos de 30 m de comprimento. |  | 0.1 |  | 3.38 | 0.34
mt18bcr010he800 |  |  | m² | Ladrilho cerâmico de grés rústico, 20x20 cm, 8,00€/m², capacidade de absorção de água 3%<=E<6%, grupo AII, segundo NP EN 14411, resistência ao deslizamento maior que 45 segundo ENV 12633. |  | 1.05 |  | 8 | 8.4
mt18acc050b |  |  | Ud | Cruzetas de PVC para separação entre 3 e 15 mm. |  | 14 |  | 0.03 | 0.42
mt18rcr010a300 |  |  | m | Rodapé cerâmico de grés rústico, de 7 cm de largura, 3,00€/m. |  | 0.04 |  | 3 | 0.12
mt09mcp020fE |  |  | kg | Argamassa de juntas cimentosa melhorada, com absorção de água reduzida e resistência elevada à abrasão, tipo CG2 W A, segundo EN 13888, cor branca, para juntas de 2 a 15 mm, à base de cimento de alta resistência, quartzo, aditivos especiais, pigmentos e resinas sintéticas, para enchimento de juntas de todo tipo de peças cerâmicas. |  | 0.05 |  | 0.78 | 0.04
mq06hor010 |  |  | h | Betoneira. |  | 0.06 |  | 1.68 | 0.1
mo020 |  |  | h | Oficial de 1ª construção. |  | 0.78 |  | 19.19 | 14.97
mo113 |  |  | h | Operário não qualificado construção. |  | 1.46 |  | 18.15 | 26.5
mo029 |  |  | h | Oficial de 1ª aplicador de lâminas impermeabilizantes. |  | 0.13 |  | 19.19 | 2.49
mo067 |  |  | h | Ajudante de aplicador de lâminas impermeabilizantes. |  | 0.13 |  | 18.74 | 2.44
mo054 |  |  | h | Oficial de 1ª montador de isolamentos. |  | 0.05 |  | 19.73 | 0.99
mo101 |  |  | h | Ajudante de montador de isolamentos. |  | 0.05 |  | 18.74 | 0.94
mo023 |  |  | h | Oficial de 1ª ladrilhador. |  | 0.4 |  | 19.19 | 7.68
mo061 |  |  | h | Ajudante de ladrilhador. |  | 0.2 |  | 18.74 | 3.75
|  |  | % | Custos directos complementares |  | 2 |  | 105.5 | 2.11
Custo de manutenção decenal: 37,66€ nos primeiros 10 anos. | [7 empty] | Total: | 107.61
Referência e título da norma |  |  |  |  | Aplicabilidade(a) |  | Obrigatoriedade(b) |  |  | Sistema(c)
EN 771-1:2011+A1:2015 |  |  |  |  | 1062020 |  | 1062020
Especificações para unidades de alvenaria — Parte 1: Tijolos cerâmicos para alvenaria
EN 197-1:2011 |  |  |  |  | 172012 |  | 172013 |  |  | 1+
Cimento — Parte 1: Composição, especificações e critérios de conformidade para cimentos correntes
EN 13163:2012+A1:2015 |  |  |  |  | 1072020 |  | 1072020
Produtos de isolamento térmico para aplicação em edifícios — Produtos manufaturados em poliestireno expandido (EPS) — Especificação
EN 13162:2012+A1:2015 |  |  |  |  | 1072020 |  | 1072020
Produtos de isolamento térmico para aplicação em edifícios — Produtos manufaturados de lã mineral (MW) — Especificação
EN 12004:2007+A1:2012 |  |  |  |  | 142013 |  | 172013 |  |  | 3
Colas para ladrilhos — Requisitos, avaliação da conformidade, classificação e designação
EN 14411:2012 |  |  |  |  | 172013 |  | 172014
Pavimentos e revestimentos cerâmicos — Definições, classificação, características, avaliação da conformidade e marcação
(a) Data de entrada em aplicação da norma harmonizada e início do período de coexistência
(b) Data final do período de coexistência / entrada em vigor da marcação CE
(c) Sistema de avaliação e verificação da regularidade do desempenho