## Folha 1
QDB040 | m² | Cobertura plana não acessível, não ventilada, com godo, tipo invertida. Impermeabilização com lâminas de poliolefinas, tipo monocamada.
Cobertura plana não acessível, não ventilada, com godo, tipo invertida, pendente de 1% a 5%. FORMAÇÃO DE PENDENTES: com guias de rincões, laroz e juntas com mestras de tijolo cerâmico furado duplo e camada de argila expandida, descarregada a seco e consolidada na superfície com leitada de cimento, proporcionando uma resistência à compressão de 1 MPa e com uma condutibilidade térmica de 0,087 W/(m°C), com espessura média de 10 cm; com camada de regularização de argamassa de cimento, confeccionada em obra, dosificação 1:6 de 4 cm de espessura, acabamento afagado; IMPERMEABILIZAÇÃO: tipo monocamada, não colada, formada por uma lâmina impermeabilizante flexível de polietileno, com ambas as faces revestidas de geotêxtil não tecido, Schlüter-KERDI 200 "SCHLÜTER-SYSTEMS", de 0,2 mm de espessura, fixada ao suporte em perímetro e juntas através de cimento cola de presa normal, C1, cor cinzento, e sobreposições fixadas com adesivo bicomponente Schlüter-KERDI-COLL-L; ISOLAMENTO TÉRMICO: painel rígido de poliestireno extrudido, de superfície lisa e bordo lateral a meia madeira, de 50 mm de espessura, resistência à compressão >= 300 kPa; CAMADA SEPARADORA SOB PROTECÇÃO: geotêxtil de polipropileno-polietileno, (125 g/m²); CAMADA DE PROTECÇÃO: Camada de seixos rolados lavados, com uma espessura média de 10 cm. O preço não inclui a execução e a vedação das juntas nem a execução de remates nos encontros com paramentos e drenagens.
Unitário |  | Ud | Descrição |  | Rend. |  | Preço unitário | Importância
mt04lpt010c |  | Ud | Tijolo cerâmico furado duplo, para revestir, 30x20x9 cm, para utilização em alvenaria protegida (peça P), densidade 746 kg/m³, segundo NP EN 771-1. |  | 3 |  | 0.29 | 0.87
mt01arl030a |  | m³ | Argila expandida, fornecida em sacos, segundo NP EN 13055-1. |  | 0.1 |  | 144.49 | 14.45
mt09lec020b |  | m³ | Leitada de cimento CEM II/B-L 32,5 N 1/3. |  | 0.01 |  | 112.6 | 1.13
mt16pea020b |  | m² | Painel rígido de poliestireno expandido, segundo NP EN 13163, bordo lateral recto, de 20 mm de espessura, resistência térmica 0,55 m²°C/W, condutibilidade térmica 0,036 W/(m°C), para junta de dilatação. |  | 0.01 |  | 1.34 | 0.01
mt08aaa010a |  | m³ | Água. |  | 0.008 |  | 1.5 | 0.01
mt01arg005a |  | t | Areia de pedreira, para argamassa preparada em obra. |  | 0.065 |  | 18 | 1.17
mt08cem011a |  | kg | Cimento Portland CEM II/B-L 32,5 R, cor cinzento, em sacos, segundo NP EN 197-1. |  | 10 |  | 0.1 | 1
mt09mcr021g |  | kg | Cimento cola de presa normal, C1, segundo NP EN 12004, cor cinzento. |  | 0.6 |  | 0.35 | 0.21
mt15res010a |  | m² | Lâmina impermeabilizante flexível de polietileno, com ambas as faces revestidas de geotêxtil não tecido, Schlüter-KERDI 200 "SCHLÜTER-SYSTEMS", de 0,2 mm de espessura. |  | 1.1 |  | 19.66 | 21.63
mt15res060d |  | kg | Adesivo bicomponente, Schlüter-KERDI-COLL-L "SCHLÜTER-SYSTEMS", à base de uma dispersão acrílica sem dissolventes e pó de cimento, para a vedação de juntas. |  | 0.105 |  | 11.92 | 1.25
mt16pxa010abq |  | m² | Painel rígido de poliestireno extrudido, segundo EN 13164, de superfície lisa e bordo lateral a meia madeira, de 50 mm de espessura, resistência à compressão >= 300 kPa, resistência térmica 1,5 m²°C/W, condutibilidade térmica 0,033 W/(m°C), Euroclasse E de reacção ao fogo segundo NP EN 13501-1, com código de designação XPS-EN 13164-T1-CS(10/Y)300-DS(70,90)-DLT(2)5-CC(2/1,5/50)125-WL(T)0,7-WD(V)3-FTCD1. |  | 1.05 |  | 9.81 | 10.3
mt14gsa010ce |  | m² | Geotêxtil não tecido sintético, termosoldado, de polipropileno-polietileno, com uma resistência à tracção longitudinal de 9,5 kN/m, uma resistência à tracção transversal de 10 kN/m, uma abertura de cone ao ensaio de perfuração dinâmica segundo NP EN ISO 13433 inferior a 28 mm, resistência CBR ao punçoamento 1,56 kN e uma massa superficial de 125 g/m². |  | 1.05 |  | 1.53 | 1.61
mt01arc010 |  | t | Seixos rolados lavados, de granulometria compreendida entre 16 e 32 mm. |  | 0.18 |  | 21.65 | 3.9
mq06hor010 |  | h | Betoneira eléctrica com uma capacidade de amassadura de 160 l. |  | 0.028 |  | 3.45 | 0.1
mo020 |  | h | Oficial de 1ª construção. |  | 0.165 |  | 22.68 | 3.74
mo113 |  | h | Operário não qualificado construção. |  | 0.56 |  | 21.45 | 12.01
mo029 |  | h | Oficial de 1ª aplicador de lâminas impermeabilizantes. |  | 0.13 |  | 22.68 | 2.95
mo067 |  | h | Ajudante de aplicador de lâminas impermeabilizantes. |  | 0.13 |  | 22.13 | 2.88
mo054 |  | h | Oficial de 1ª montador de isolamentos. |  | 0.05 |  | 23.31 | 1.17
mo101 |  | h | Ajudante de montador de isolamentos. |  | 0.05 |  | 22.13 | 1.11
|  | % | Custos directos complementares |  | 2 |  | 81.5 | 1.63
Custo de manutenção decenal: 16,63€ nos primeiros 10 anos. | [6 empty] | Total: | 83.13
Referência e título da norma |  |  |  | Aplicabilidade(a) |  | Obrigatoriedade(b) |  |  | Sistema(c)
EN 771-1:2011+A1:2015 |  |  |  | 1062020 |  | 1062020 |  |  | 2+/4
Especificações para unidades de alvenaria — Parte 1: Tijolos cerâmicos para alvenaria
EN 13055-1:2002 |  |  |  | 132003 |  | 162004
Agregados leves — Parte 1: Agregados leves para betão, argamassas e caldas de injecção
EN 13055-1:2002/AC:2004 |  |  |  | 112010 |  | 112010
EN 13163:2012+A1:2015 |  |  |  | 1072020 |  | 1072020 |  |  | 1/3/4
Produtos de isolamento térmico para aplicação em edifícios — Produtos manufaturados em poliestireno expandido (EPS) — Especificação
EN 197-1:2011 |  |  |  | 172012 |  | 172013 |  |  | 1+
Cimento — Parte 1: Composição, especificações e critérios de conformidade para cimentos correntes
EN 12004:2007+A1:2012 |  |  |  | 142013 |  | 172013 |  |  | 1/3/4
Colas para ladrilhos — Requisitos, avaliação da conformidade, classificação e designação
EN 13164:2012+A1:2015 |  |  |  | 1072020 |  | 1072020 |  |  | 1/3/4
Produtos de isolamento térmico para aplicação em edifícios — Produtos manufaturados de espuma de poliestireno extrudido (XPS) — Especificação
(a) Data de entrada em aplicação da norma harmonizada
(b) Data final do período de coexistência
(c) Sistema de avaliação e verificação da regularidade do desempenho